## Tabelle1
|  |  | Cerro Colorado |  | El Abra |  | Zaldivar
Cathode |  | tonnes/year | 130000 |  | 194000 |  | 145000
H2SO4 consumption |  | tonnes/tonnes of cathode Cu | 1.25 |  | 5.04 |  | 14
Ore info
| leached mineral |  | chalcocite 0,8%, chrysocolla 0,36% |  | chrysocolla |  | chalcocite, bronchantite, chrysocolla
% Cu in ore
| leachable |  | 1.2 |  | 0.63 |  | 1
| non-leachable |  | 1.16 |  | 0.55 |  | 1
| % Cu recovered in solution |  | 80 |  | 78 |  | 75
Heaps
| total area under leach | 1000 m² | 1600 |  | 710 |  | 1200
| cells under leach |  | 27 |  | 55 |  | 90
| heap height |  | 6 | 9 | 7 |  | 8
Lixiviant
| H2SO4 | kg/m3 | 11 |  | 12 | 14 | 8
| Cu | kg/m3 | 0.4 |  | 0.5 | 1 | 0.25
| Temperature | °C | 17 | 22 | 15 | 20 | 20.7
| application rate | m³/hour/m² | 0.006 |  | 0.01 |  | 0.008
Leach cycle | rest | days | 20 |  | 4 |  | 30
| leach | days | 480 |  | 55 |  | 270
Pregnant
| H2SO4 | kg/m3 | 5 |  | 6 |  | 1.2
| Cu | kg/m3 | 4.8 |  | 5 | 6 | 3.5
| from leach | m3/hr | 4000 |  | 5000 | 7500 | 4800
| Temperature | °C | 18 | 23 | 15 | 20 | 20.7
SX plant details
| type |  | series |  | 2 series |  | series
2 series -parallel
| number of trains |  | 5 |  | 4 |  | 4
| extraction mixer-settler per train |  | 2 |  | series 2; series-parallel 3 |  | 2
| strip mixer-settlers per train |  | 1 |  | series 2; series-parallel 1 |  | 1
Flowrates per train
| pregnant solution | m³/hour | 750 |  | 1400 series |  | 1200
2400 series-parallel
| organic | m³/hour | 1040 |  | 1500 | 1650 | 1100
| depleted electrolyte | m³/hour | 180 |  | 450 | 500 | 350
| % of electrolyte sent to SX |  | 18 |  | 25 |  | 21
Solution details |  |  | Cu | H2SO4 | Cu | H2SO4 | Cu | H2SO4
| pregnant solution | kg/m³ | 4.8 | 5 | 4.94 | 6.44 | 3.8 | 0.55
| raffinate |  | 0.4 | 11 | 0.7 | 12.1 | 0.28 | 6
| barren organic |  | 3 |  | 3.33 |  | 3
| loaded organic |  | 5.6 |  | 7.4 |  | 7.2
| depleted electrolyte |  | 37 | 180 | 36.33 | 171.41 | 41.5 | 165
| enriched eletrolyte |  | 52 | 159 | 40.29 | 170.9 | 55 | 151
| cells |  | 420 |  | 680 |  | 368
| flow rate | m3/min/cell | 0.2 |  | 0.22 |  | 0.36
|  | m3/hr | 5040 |  | 8976 |  | 7948.8
| Total heap area (m²) |  | 1600000 |  | 710000 |  | 1200000
| Total lixiviant flow |  | 9600 |  | 7100 |  | 9600
[9 empty] | 2700 | kg/hr
23652000
23652
| top heap area | 1000 m² | 1000
| Total heap area | m² | 1000000
| application rate | m³/hour/m² | 0.005
| Total flow from leach | m³/hr | 4000
| Make up and others | m³/hr | 1000
|  | leach | 4000 | m3/hr
|  | Cu pregnant | 3.3 | kg Cu/m3
|  | Cu raffinate | 0.3 | kg Cu/m3
|  | Cu extraction rate | 12000 | kg Cu/hr | 105120
| on train | leach | 1000 | m3/hr
|  | Cu pregnant | 3.3 | kg Cu/m3
|  | Cu raffinate | 0.3 | kg Cu/m3
|  |  | 3000 | kg Cu/hr
|  | Electrolyte | 35 | kg Cu/m3
|  |  | 45 | kg Cu/m3
0.01
4000
|  | ele FR | 300 | m3/hr
400000

## Tabelle2
Ejemplo transporte de camiones (pag 13)
Ley cobre 2000 | 1.29%
Ley cobre 2012 | 0.89%
Transporte camión | 290.3 | Ton métricas
Cobre transportado 2000 | 3744.87 | kg
Cobre transportado 2012 | 2583.67 | kg
Aumento dureza
Indice trabajo
2000 | 14.24 | kWh/t corta
2012 | 16.81 | kWh/t corta
Proceso | Tipo de energía | Energía (TJ) | MJ/TMF | MJ/TM | Energía (TJ) | MJ/TMF | MJ/TM
|  | 2011 |  |  | 2012
Mina rajo | Combustibles | 48776.6 | 7719.7 | 56.9 | 45864.1 | 7412.5 | 54.4
| Electricidad | 4130.9 | 653.8 | 4.9 | 3853.3 | 591.5 | 4.3
| Total | 52907.5 | 8373.5 |  | 49717.4 | 8004
Mina subterránea | Combustibles | 981.7 | 1393.2 | 12.6 | 711.6 | 1053.7 | 9.5
| Electricidad | 1528.6 | 2169.4 | 19.8 | 1733.8 | 2356.5 | 21.7
| Total | 2510.3 | 3562.6 |  | 2445.4 | 3410.2
Mina | Combustibles | 49758.3 | 6986.2 | 52.6 | 46575.7 | 6790.2 | 50.7
| Electricidad | 5659.5 | 840.5 | 6.4 | 5587 | 769.7 | 5.7
| Total | 55417.8 | 7826.7 |  | 52162.7 | 7559.9
Concentradora | Combustibles | 733.6 | 222.2 | 1.8 | 457 | 201.9 | 1.3
| Electricidad | 33946.5 | 10283.5 | 79.5 | 38441.8 | 11071.1 | 80.8
| Total | 34680.1 | 10505.7 |  | 38898.8 | 11273
LX-SX-EW | Combustibles | 6023.9 | 2975.1 | 12.5 | 4327 | 3091.4 | 11.2
| Electricidad | 22409.3 | 11067.4 | 46.3 | 20272.4 | 10835.2 | 41.8
| Total | 28433.2 | 14042.5 |  | 24599.4 | 13926.6
Fundición | Combustibles | 6540.3 | 4794.3 | 1401.3 | 7654.6 | 4513.6 | 1396.2
| Electricidad | 5348.2 | 3920.4 | 1171.4 | 6643.3 | 3918 | 1212
| Total | 11888.5 | 8714.7 |  | 14297.9 | 8431.6
Refinería | Combustibles | 1045.1 | 1046.6 | 1046.6 | 1364.6 | 1474.5 | 1474.5
| Electricidad | 1336 | 1337.9 | 1337.9 | 1237.8 | 1341.6 | 1341.6
| Total | 2381.1 | 2384.5 |  | 2602.4 | 2816.1
Servicios | Combustibles | 1630.9 | 309.9 |  | 4206.4 | 768.9
| Electricidad | 3174.2 | 603.1 |  | 3709.2 | 676
| Total | 4805.1 | 913 |  | 7915.6 | 1444.9
Total | Combustibles | 65732.1 |  |  | 64585.3
| Electricidad | 71873.7 |  |  | 75891.5
| Total | 137605.8 |  |  | 140476.8

## Tabelle3
Evolución de los consumos de energía en la minería del cobre, por proceso y tipo de energía, 2001-2012 (TJ)
Proceso | Energía | 2001 | 2002 | 2003 | 2004 | 2005 | 2006 | 2007 | 2008 | 2009 | 2010 | 2011 | 2012
Mina | Combustibles | 21664 | 22336 | 23189 | 25718 | 24821 | 26807 | 34699 | 39656 | 45857 | 42375 | 48777 | 45864
Rajo | Electricidad | 2238 | 2360 | 2838 | 3390 | 3784 | 3688 | 4202 | 4609 | 4959 | 4274 | 4131 | 3853
| Total | 23902 | 24697 | 26027 | 29108 | 28605 | 30495 | 38900 | 44265 | 50816 | 46648 | 52908 | 49717
Mina | Combustibles | 724 | 756 | 830 | 865 | 1121 | 1357 | 1381 | 837 | 1131 | 703 | 982 | 712
subterránea | Electricidad | 955 | 945 | 1025 | 1088 | 1310 | 1470 | 1293 | 1353 | 1457 | 1295 | 1529 | 1734
| Total | 1679 | 1700 | 1855 | 1953 | 2431 | 2827 | 2674 | 2190 | 2588 | 1998 | 2510 | 2445
Mina | Combustibles | 22389 | 23092 | 24019 | 26583 | 25942 | 28164 | 36080 | 40493 | 46988 | 43077 | 49758 | 46576
| Electricidad | 3193 | 3305 | 3863 | 4478 | 5094 | 5158 | 5494 | 5962 | 6416 | 5569 | 5660 | 5587
| Total | 25581 | 26397 | 27882 | 31061 | 31036 | 33322 | 41574 | 46455 | 53404 | 48646 | 55418 | 52163
Concentradora | Combustibles | 661 | 574 | 672 | 675 | 818 | 691 | 710 | 793 | 793 | 698 | 734 | 457
| Electricidad | 20141 | 20923 | 23575 | 26584 | 27450 | 27660 | 29608 | 27899 | 30113 | 30268 | 33946 | 38442
| Total | 20801 | 21497 | 24247 | 27259 | 28268 | 28351 | 30318 | 28693 | 30906 | 30966 | 34680 | 38899
LX-SX-EW | Combustibles | 3505 | 3732 | 4332 | 4367 | 4604 | 4896 | 5670 | 6079 | 6345 | 6652 | 6024 | 4327
| Electricidad | 14679 | 15978 | 16898 | 17065 | 15977 | 17136 | 19200 | 21123 | 21752 | 22209 | 22409 | 20272
| Total | 18184 | 19710 | 21230 | 21432 | 20581 | 22031 | 24869 | 27202 | 28097 | 28861 | 28433 | 24599
Fundición | Combustibles | 9187 | 7589 | 7761 | 7132 | 7736 | 7558 | 7519 | 7079 | 7122 | 7299 | 6540 | 7655
| Electricidad | 5294 | 5314 | 5784 | 5822 | 5877 | 5915 | 5886 | 5425 | 5377 | 5835 | 5348 | 6643
| Total | 14482 | 12903 | 13545 | 12954 | 13613 | 13473 | 13405 | 12504 | 12499 | 13135 | 11889 | 14298
Refinería | Combustibles | 1525 | 1538 | 1552 | 1550 | 1887 | 1537 | 1482 | 1180 | 1176 | 917 | 1045 | 1365
| Electricidad | 1479 | 1387 | 1371 | 1341 | 1368 | 1182 | 1203 | 1269 | 1344 | 1383 | 1336 | 1238
| Total | 3003 | 2925 | 2923 | 2891 | 3254 | 2718 | 2685 | 2450 | 2520 | 2300 | 2381 | 2602
Servicios | Combustibles | 1695 | 1727 | 2505 | 1724 | 1481 | 1501 | 1479 | 1368 | 1978 | 1993 | 1631 | 4206
| Electricidad | 2487 | 2547 | 2454 | 2792 | 3065 | 2694 | 2463 | 2974 | 3317 | 3683 | 3174 | 3709
| Total | 4182 | 4274 | 4959 | 4516 | 4546 | 4195 | 3942 | 4343 | 5294 | 5676 | 4805 | 7916
Total | Combustibles | 38962 | 38251 | 40841 | 42031 | 42468 | 44346 | 52939 | 56993 | 64402 | 60637 | 65732 | 64585
| Electricidad | 47272 | 49454 | 53945 | 58082 | 58831 | 59744 | 63854 | 64653 | 68318 | 68947 | 71874 | 75892
| Total | 86234 | 87705 | 94786 | 100114 | 101299 | 104091 | 116794 | 121646 | 132720 | 129583 | 137606 | 140477
Evolución de los consumos unitarios de energía por fino contenido, 2001 – 2012 (MJ/TMF) - País
Proceso | Energía | 2001 | 2002 | 2003 | 2004 | 2005 | 2006 | 2007 | 2008 | 2009 | 2010 | 2011 | 2012
Mina | Combustibles | 4308 | 4595 | 4446 | 4442 | 4196 | 4465 | 5120 | 5634 | 6764 | 6218 | 7720 | 7412
rajo | Electricidad | 445 | 486 | 544 | 586 | 640 | 614 | 620 | 655 | 731 | 627 | 654 | 592
Mina | Combustibles | 947 | 1070 | 1129 | 1001 | 1333 | 1564 | 1808 | 1298 | 1530 | 1093 | 1393 | 1054
Subterránea | Electricidad | 1248 | 1337 | 1394 | 1258 | 1558 | 1694 | 1692 | 2099 | 1971 | 2013 | 2169 | 2357
Mina | Combustibles | 3808 | 4077 | 3964 | 3933 | 3800 | 4085 | 4703 | 5186 | 6156 | 5706 | 6986 | 6790
| Electricidad | 570 | 618 | 673 | 689 | 770 | 759 | 757 | 808 | 878 | 772 | 840 | 770
Concentradora | Combustibles | 200 | 189 | 203 | 176 | 216 | 185 | 189 | 233 | 239 | 206 | 222 | 202
| Electricidad | 6112 | 6882 | 7135 | 6943 | 7241 | 7425 | 7863 | 8209 | 9055 | 8946 | 10283 | 11071
LX-SX-EW | Combustibles | 2279 | 2329 | 2621 | 2669 | 2906 | 2894 | 3095 | 3080 | 3003 | 3185 | 2975 | 3091
| Electricidad | 9542 | 9974 | 10222 | 10429 | 10082 | 10129 | 10480 | 10702 | 10296 | 10634 | 11067 | 10835
Fundición | Combustibles | 6064 | 5275 | 5088 | 4700 | 4965 | 4828 | 4965 | 5170 | 4531 | 4680 | 4794 | 4514
| Electricidad | 3494 | 3694 | 3792 | 3836 | 3772 | 3779 | 3887 | 3962 | 3532 | 3741 | 3920 | 3918
Refinería | Combustibles | 1284 | 1378 | 1402 | 1475 | 1752 | 1604 | 1504 | 1195 | 1097 | 869 | 1047 | 1475
| Electricidad | 1245 | 1243 | 1238 | 1277 | 1270 | 1233 | 1221 | 1285 | 1255 | 1311 | 1338 | 1342
Servicios | Combustibles | 358 | 377 | 511 | 319 | 278 | 280 | 266 | 257 | 366 | 368 | 310 | 769
| Electricidad | 525 | 556 | 500 | 516 | 576 | 502 | 443 | 558 | 611 | 680 | 603 | 676
Evolución de los consumos unitarios de energía por producto extraído/procesado, 2001 – 2012 (MJ/TMF) - País
Proceso | Energía | 2001 | 2002 | 2003 | 2004 | 2005 | 2006 | 2007 | 2008 | 2009 | 2010 | 2011 | 2012
Mina rajo | Combustibless | 44.2 | 44 | 41.4 | 43.2 | 38.1 | 41.7 | 47.5 | 46.6 | 47.3 | 48.5 | 56.9 | 54.4
(MJ/TM mineral ext) | Electricidad | 4.6 | 4.6 | 5.2 | 5.8 | 5.9 | 5.8 | 5.8 | 5.4 | 5.3 | 4.9 | 4.9 | 4.3
Mina subterránea | Combustibles | 10.6 | 11.5 | 12 | 10.6 | 13.9 | 15.8 | 18.2 | 12.8 | 14.6 | 10.4 | 12.6 | 9.5
(MJ/TM mineral ext) | Electricidad | 14 | 14.4 | 14.9 | 13.3 | 16.2 | 17.1 | 17.1 | 20.7 | 18.8 | 19.2 | 19.8 | 21.7
Mina | Combustibles | 39.6 | 39.8 | 37.6 | 38.8 | 35.1 | 38.6 | 44.1 | 43.6 | 44.2 | 45.3 | 52.6 | 50.7
(MJ/TM mineral ext) | Electricidad | 6 | 6 | 6.5 | 6.9 | 7.2 | 7.2 | 7.2 | 6.8 | 6.6 | 6.2 | 6.4 | 5.7
Concentradora | Combustibles | 2.1 | 1.8 | 1.9 | 1.7 | 1.9 | 1.6 | 1.5 | 2 | 1.9 | 1.6 | 1.8 | 1.3
(MJ/TM mineral proc) | Electricidad | 67.2 | 69.6 | 71.5 | 70 | 69.9 | 72 | 73.6 | 76.8 | 73.4 | 72.9 | 79.5 | 80.8
LX-SX-EW | Combustibles | 16.4 | 15.7 | 15.7 | 16.2 | 14.9 | 14.8 | 14.7 | 12.2 | 13.2 | 12.3 | 12.5 | 11.2
(MJ/TM mineral proc) | Electricidad | 64.5 | 62.6 | 61 | 61.2 | 51.7 | 51.7 | 49.6 | 42.5 | 45.1 | 41.1 | 46.3 | 41.8
Fundición | Combustibles | 2045.9 | 1751.7 | 1684.6 | 1533.9 | 1603.8 | 1549.5 | 1563.8 | 1607.8 | 1440.1 | 1437.8 | 1401.3 | 1396.2
(MJ/TM mineral conc) | Electricidad | 1143.3 | 1204.7 | 1221.1 | 1219 | 1182.4 | 1178.9 | 1207.2 | 1229.4 | 1112.3 | 1143 | 1171.4 | 1212
Evolución de los consumos unitarios globales de energía, 2001 – 2012 (GJ/TMF) - País
Energía | 2001 | 2002 | 2003 | 2004 | 2005 | 2006 | 2007 | 2008 | 2009 | 2010 | 2011 | 2012
Combustible | 8.2 | 8.4 | 8.3 | 7.8 | 8 | 8.3 | 9.5 | 10.7 | 11.9 | 11.2 | 12.5 | 11.9
Eléctrica | 10 | 10.8 | 11 | 10.7 | 11.1 | 11.1 | 11.5 | 12.1 | 12.7 | 12.7 | 13.7 | 14
Total | 18.2 | 19.1 | 19.3 | 18.5 | 19 | 19.4 | 21 | 22.8 | 24.6 | 23.9 | 26.1 | 25.9
Consumos unitarios de energía eléctrica por fino contenido, 2001 – 2012 (MJ/TMF) - SING
Proceso | 2001 | 2002 | 2003 | 2004 | 2005 | 2006 | 2007 | 2008 | 2009 | 2010 | 2011 | 2012
Mina rajo | 465.9 | 504.4 | 569.9 | 604 | 674.5 | 636.5 | 633.5 | 685.5 | 757 | 638.8 | 725 | 620.9
Mina subterránea | 4084.7 | 2978.9 | 2657.2 | 2324.2 | 2142.9 | 2790.1 | 3446.1 | 3603.4 | 1901 | 1999 | 2397.3 | 3516.3
Mina (rajo+subte) | 477.6 | 515.4 | 580 | 611.2 | 681.7 | 644.1 | 641.5 | 695 | 764.6 | 646.9 | 736.4 | 639.4
Concentradora | 5082.9 | 5570.2 | 6250.2 | 5755.2 | 6071.7 | 6095.5 | 6250.5 | 6570.3 | 7449.5 | 7282.7 | 8550.7 | 9492.7
LX-SX-EW | 9557.9 | 9853.2 | 10107.3 | 10294.3 | 9897.8 | 9935 | 10263.1 | 10539.7 | 10208.6 | 10517.8 | 10962.3 | 10663.2
Fundición | 3664.2 | 3814.1 | 3935.2 | 4229 | 4237 | 4342 | 4281 | 4613.1 | 3403.8 | 3789.6 | 3908.7 | 4400.2
Refinería | 1143.6 | 1130.2 | 1132.2 | 1155 | 1207.8 | 1133.9 | 1108.8 | 1242 | 1225.3 | 1290.5 | 1261.8 | 1320.7
Servicios | 512.6 | 462.5 | 379.9 | 378.7 | 508.1 | 432.4 | 325 | 602.4 | 678.7 | 641.1 | 457.2 | 790.1
Consumos unitarios de energía eléctrica por producto procesado/extraído, 2001 – 2012 (MJ/TM) - SING
Proceso | Unidad | 2001 | 2002 | 2003 | 2004 | 2005 | 2006 | 2007 | 2008 | 2009 | 2010 | 2011 | 2012
Mina rajo | (MJ/TM mineral extraido) | 4.9 | 4.9 | 5.5 | 6 | 6.2 | 6.1 | 6.1 | 5.6 | 5.4 | 5 | 5.1 | 4.4
Minasubterránea | (MJ/TM mineral extraido) | 101.7 | 72.4 | 65.1 | 52.8 | 43.2 | 57.9 | 71 | 65.9 | 30.9 | 30.7 | 37.6 | 58
Mina | (MJ/TM mineral extraido) | 5 | 5 | 5.6 | 6.1 | 6.3 | 6.2 | 6.2 | 5.7 | 5.5 | 5.1 | 5.2 | 4.6
Concentradora | (MJ/TM mineral extraido) | 63 | 64.8 | 69.5 | 65.4 | 66.1 | 67.6 | 66.8 | 71.1 | 64.5 | 65 | 73.3 | 72.5
LX-SX-EW | (MJ/TM mineral tratado) | 67.1 | 65.5 | 63 | 62.6 | 57.9 | 59.3 | 57.9 | 45.9 | 47.8 | 43.9 | 47.9 | 41.6
Fundición | (MJ/TM conc. Fundidos) | 1162.9 | 1232.4 | 1270.5 | 1302.6 | 1265.8 | 1301.6 | 1323.2 | 1435.3 | 1137.2 | 1247.2 | 1261.5 | 1406.2
Consumos unitarios de energía eléctrica por fino contenido, 2001 – 2012 (MJ/TMF) - SIC
Proceso | 2001 | 2002 | 2003 | 2004 | 2005 | 2006 | 2007 | 2008 | 2009 | 2010 | 2011 | 2012
Mina rajo | 342.3 | 384.2 | 405.2 | 472.8 | 446.8 | 481.7 | 541.9 | 500.6 | 604.6 | 570.1 | 519.8 | 496.3
Mina subterránea | 1206.6 | 1303.1 | 1365 | 1236.5 | 1543.1 | 1671.4 | 1662.7 | 2063.9 | 1974.5 | 2013.5 | 2160.5 | 2303.5
Mina (rajo+subte) | 790.4 | 876.4 | 913 | 900.5 | 1009.7 | 1092.2 | 1095.7 | 1144.4 | 1199.1 | 1143.4 | 1124.3 | 1061.5
Concentradora | 7331.2 | 8302.8 | 8126.4 | 8443.1 | 8774.6 | 9236.5 | 10138.6 | 10134.8 | 10977.1 | 10930.3 | 11350.6 | 12572.3
LX-SX-EW | 9375 | 11272.3 | 11337.4 | 11698.2 | 11506.3 | 11737.1 | 12477.1 | 12208.7 | 11154.5 | 11971.1 | 12558 | 12537.4
Fundición | 3377 | 3608.9 | 3690.2 | 3565.8 | 3426.3 | 3390.7 | 3597.3 | 3521.8 | 3642 | 3697.5 | 3930.5 | 3594.5
Refinería | 1398.2 | 1411.3 | 1395.1 | 1433.2 | 1344.5 | 1327.3 | 1344.4 | 1327.5 | 1286 | 1332.4 | 1405 | 1355.5
Servicios | 543.1 | 688.6 | 676.2 | 722.3 | 671.4 | 597.2 | 620.9 | 489.8 | 512.5 | 741.4 | 803.3 | 485.1
Consumos unitarios de energía eléctrica por producto procesado/extraído, 2001 – 2012 (MJ/TM) - SIC
Proceso | Unidad | 2001 | 2002 | 2003 | 2004 | 2005 | 2006 | 2007 | 2008 | 2009 | 2010 | 2011 | 2012
Mina rajo | (MJ/TM mineral extraido) | 3.6 | 3.4 | 3.8 | 4.2 | 3.9 | 4.3 | 4.4 | 4.2 | 4.7 | 6.8 | 4 | 3.8
Minasubterránea | (MJ/TM mineral extraido) | 13.4 | 13.9 | 14.3 | 13 | 15.8 | 16.7 | 16.6 | 20.1 | 18.5 | 18.9 | 19.4 | 20.8
Mina | (MJ/TM mineral extraido) | 8.5 | 8.5 | 9.1 | 8.8 | 9.5 | 10.3 | 9.8 | 10.2 | 10.1 | 9.5 | 9.2 | 8.5
Concentradora | (MJ/TM mineral extraido) | 71.1 | 73.5 | 73.3 | 74.4 | 73.8 | 76.5 | 80.8 | 82.1 | 82.7 | 80.6 | 82.7 | 88.1
LX-SX-EW | (MJ/TM mineral tratado) | 46 | 40 | 45.5 | 49.9 | 29.9 | 26.9 | 23.6 | 26.3 | 29.8 | 24.9 | 35.2 | 44.1
Fundición | (MJ/TM conc. Fundidos) | 1130.1 | 1185.6 | 1188.4 | 1161.7 | 1118.9 | 1092.4 | 1123.6 | 1091.4 | 1093.4 | 1063.9 | 1104.2 | 1088.6

## Sheet1
Tabla 2: Resumen de la capacidad máxima de producción de cobre mina en Chile al año 2021 (Miles de toneladas de cobre fino)
CONCENTRADOS | [11 empty] | Tabla 3: Plantas actuales y proyectos de desalinización e impulsión de agua de mar
Estado / Condición | 2012 | 2013 | 2014 | 2015 | 2016 | 2017 | 2018 | 2019 | 2020 | 2021 | 2022 | Operación o proyecto | Región | Estado | Condición | Inicio | Tipo de proyecto | Proceso | Unidad de medida | Coeficiente unitario promedio
En Operación / Base | 3689.7 | 4010.8 | 4019.6 | 3739.7 | 3441.7 | 3248.4 | 3128.7 | 3071 | 2894.5 | 2722.7 | 2522.2 | Escondida | Antofagasta | Operación | Base | 0 | Operando | Concentración | m³ / ton mineral procesado | 0.61
En Ejecución / Base | 0 | 14 | 346 | 429.4 | 507.9 | 535.8 | 493.2 | 484.6 | 518.1 | 522.5 | 505.5 | Michilla | Antofagasta | Operación | Base | 0 | Operando | Hidrometalurgia | m³ / ton fino cátodos | 24.7
Factibilidad / Probable | 0 | 0 | 4 | 271.8 | 457.7 | 1019.1 | 1107.7 | 1434.4 | 1567.4 | 1741.4 | 1827.4 | Esperanza | Antofagasta | Operación | Base | 0 | Operando | Fundición y refinería | m³ / ton fino total | 6.4
Factibilidad / Posible | 0 | 0 | 0 | 10.9 | 16.4 | 40.6 | 327.8 | 498.7 | 840.8 | 1306.1 | 1560 | Las Cenizas Tal Tal | Antofagasta | Operación | Base | 0 | Operando | Otros | m³ / ton fino total | 8.91
Prefactibilidad / Posible | 0 | 0 | 0 | 0 | 0 | 0 | 56.5 | 84.8 | 258.4 | 377.6 | 461.2 | Mantos de Luna | Antofagasta | Operación | Base | 0 | Operando
TOTAL CONCENTRADOS | 3689.7 | 4024.8 | 4369.6 | 4451.9 | 4423.8 | 4843.9 | 5113.9 | 5573.4 | 6079.2 | 6670.3 | 6876.4 | Sierra Gorda | Antofagasta | En Ejecución | Base | 2015 | Nuevo
[12 empty] | Antucoya | Antofagasta | En Ejecución | Base | 2015 | Nuevo
SX EW | [11 empty] | Pampa Camarones | Parinacota | Factibilidad | Probable | 2014 | Nuevo
Estado / Condición | 2012 | 2013 | 2014 | 2015 | 2016 | 2017 | 2018 | 2019 | 2020 | 2021 | 2022 | El Morro | Atacama | PreFactibilidad | Posible | 2018 | Nuevo
En Operación / Base | 2302.3 | 2167.7 | 2042.3 | 1889.4 | 1851.5 | 1790.2 | 1725.2 | 1648.5 | 1503.6 | 1204.8 | 1119.8 | Diego de Almagro | Atacama | Pre-Factibilidad | Posible | 2015 | Nuevo
En Ejecución / Base | 0 | 2.7 | 26.3 | 65.6 | 110.1 | 91.6 | 97.1 | 74.2 | 83.7 | 146.4 | 146.4 | Santo Domingo | Atacama | Factibilidad | Probable | 2017 | Nuevo
Factibilidad / Probable | 0 | 0 | 0 | 0 | 25 | 35 | 50 | 50 | 50 | 50 | 50 | Escondida | Antofagasta | En | Base | 2017 | Expansión
Factibilidad / Posible | 0 | 0 | 0 | 5.5 | 10.9 | 10.9 | 14.9 | 15.9 | 17.9 | 7 | 7 | RT Sulfuros II | Antofagasta | Factibilidad | Probable | 2018 | Nuevo
Prefactibilidad / Posible | 0 | 0 | 0 | 0 | 0 | 0 | 0 | 0 | 0 | 0 |  | Quebrada Blanca Fase II | Tarapacá | Factibilidad | Probable | 2019 | Nuevo
TOTAL SX EW | 2302.3 | 2170.4 | 2068.6 | 1960.4 | 1997.5 | 1927.7 | 1887.2 | 1788.7 | 1655.2 | 1408.2 | 1323.2 | Relincho | Atacama | Pre-Factibilidad | Posible | 2019 | Nuevo
COBRE MINA | [11 empty] | Tabla 4: Plantas no consideradas en la proyección de agua de mar
Estado / Condición | 2012 | 2013 | 2014 | 2015 | 2016 | 2017 | 2018 | 2019 | 2020 | 2021 | 2022 | Operación o proyecto | Región | Estado | Condición | Inicio | Tipo de proyecto
En Operación / Base | 5992 | 6178.5 | 6061.9 | 5629.1 | 5293.2 | 5038.6 | 4853.9 | 4719.5 | 4398.1 | 3927.5 | 3642 | Mantoverde | Atacama | En Ejecución | Base | 2014 | Expansión
En Ejecución / Base | 0 | 16.7 | 372.3 | 495 | 618 | 627.4 | 590.3 | 558.8 | 601.8 | 668.9 | 651.9 | Candelaria | Atacama | En Ejecución | Base | 2014 | Expansión
Factibilidad / Probable | 0 | 0 | 4 | 271.8 | 482.7 | 1054.1 | 1157.7 | 1484.4 | 1617.4 | 1791.4 | 1877.4 | Lomas Bayas III | Antofagasta | Pre-Factibilidad | Posible | 2017 | Nuevo
Factibilidad / Posible | 0 | 0 | 0 | 16.4 | 27.3 | 51.5 | 342.7 | 514.6 | 858.7 | 1313.1 | 1567 | Collahuasi | Tarapacá | Pre-Factibilidad | Posible | 2019 | Expansión
Prefactibilidad / Posible | 0 | 0 | 0 | 0 | 0 | 0 | 56.5 | 84.8 | 258.4 | 377.6 | 461.2
TOTAL COBRE MINA | 5992 | 6195.2 | 6438.2 | 6412.3 | 6421.3 | 6771.6 | 7001.1 | 7362.1 | 7734.4 | 8078.5 | 8199.6
Expansión

## Sheet2
| 2013 | 2014 | 2015 | 2016 | 2017 | 2018 | 2019 | 2020 | 2021
Demanda máxima país | 13.78 | 15.5 | 16.52 | 16.1 | 17.75 | 21.21 | 23.81 | 26.44 | 27.72